## Sheet1
2026年江门市妇幼保健院布类物品参数要求
序号 | 名称明细 | 材质要求 | 外观要求 | 价格
1 | 室内参观衣（男/女） | 1、线密度：经纱20.2tex（±2%）；纬纱19.4tex（±2%）； 2、水洗尺寸变化率(%)：经向 -1.1（±2%）；纬向 -0.7（±2%）； 3、织物密度：经向密度540.8根/10cm（±2%）；纬向密度227.6根/10cm（±2%）； 4、断裂强力(N)：经向 1400（±2%）；纬向 520（±2%）； 5、撕破强力(N)：经向 25（±2%）；纬向 18（±2%）； 6、纤维含量：聚酯纤维65.0%（±2%）；棉35.0%（±2%）； 7、pH值：4.0～8.5； 8、（成人服）甲醛含量(mg/kg)：≤75；（婴幼儿衣物）甲醛含量(mg/kg)：≤20 9、异味：无异味； 10、耐汗渍色牢度(级)：≥4级； 11、耐氯化水及耐次氯酸盐漂白色牢度(级)：≥4级； 12、耐干摩擦色牢度(级)：≥4级； 13、耐湿摩擦色牢度(级)：≥4级； 14、不含可分解致癌芳香胺染料； 15、综合检验结论符合 GB 18401-2010标准B类指标基本安全技术要求；婴幼儿纺织品应符合A类要求。 16、接缝强力/N（摆缝、裤侧缝、后档缝）≥140 17、起球/级≥4 18、水洗尺寸变化率%（胸围、衣长、裤长） -1.5 9、静电压半衰期：抗静电性能优异； 10、洗后静电压半衰期：抗静电性能优异 | 1、洗涤干燥后外观要求：面料、纽扣、印花、绣花等变色不低于3级，面料不允许出现破洞，缝纫线不可开线，纽扣、印花、绣花等不许出现明显变形，破损，脱开等变化。 2、婴幼儿纺织产品必须在成分吊牌上注明“婴幼儿用品”字样。 3、病人服装，冬装与夏装材质厚度不同，夏装透气、冬装保暖。
2 | （男/女）成人病人服
4 | （男/女）儿童病人服（7-10岁）
5 | （男/女）儿童病人服（3-5岁）
婴儿床上用品（床笠、包被、盖被）
6 | 特殊治疗裤
7 | 护士服分体上衣男/女（夏） | 1、纤维含量：聚酯纤维90%（±2%），棉10%（±2%）； 2、水洗尺寸变化率(%)：直向 -1.5，横向 -1.5）； 3、平方米干燥质量(g/m2)：222（±2%）； 4、顶破强力(N)：1413（±2%）； 5、静电压半衰期：抗静电性能优异； 6、pH值：4.0～8.5； 7、甲醛含量(mg/kg)≤20； 8、异味：无异味； 9、耐汗渍色牢度(级)≥4； 10、耐氯化水及耐次氯酸盐漂白色牢度(级)：≥4级； 11、耐干摩擦色牢度(级)≥4； 12、不含可分解致癌芳香胺染料； 备注：提供具有检测资质的第三方检测机构出具的检测报告：以上面料参数第（1）-（12）项需体现在一份检测报告上，需提供检测报告复印件并加盖投标人公章。 16、接缝强力/N（摆缝、裤侧缝、后档缝）≥140 17、起球/级≥4 4、断裂强力(N)：经向 1400（±2%）；纬向 520（±2%）； 5、撕破强力(N)：经向 25（±2%）；纬向 18（±2%）； 9、静电压半衰期：抗静电性能优异； 10、洗后静电压半衰期：抗静电性能优异 | 1、洗涤干燥后外观要求：面料、纽扣、印花、绣花等变色不低于3级，面料不允许出现破洞，缝纫线不可开线，纽扣、印花、绣花等不许出现明显变形，破损，脱开等变化。 2、 护士服按照具体量身尺寸制作。 3、护士服夏装与冬装的材料、外观及长度有区分。
8 | 护士服分体下裤男/女（夏）
9 | 护士服分体上衣男/女（冬）
10 | 护士服分体下裤男/女（冬）
11 | 女护士服裙装（夏）
12 | 女护士服裙装（冬）
13 | 男/女医生服（夏） | 1、纤维含量：聚酯纤维90%（±2%），棉10%（±2%） 2、线密度：经纱短纤纱19.2tex×2（±2%） 3、线密度（长丝）(dtex)：经纱169.4（±2%），纬纱169.3（±2%）； 4、织物密度：经向密度658根/10cm（±2%），纬向密度395.2根/10cm（±2%）； 5、水洗尺寸变化率：经向 -0.3%（±2%），纬向 -0.3%（±2%）； 6、平方米质量：230g/m2（±2%）； 7、断裂强力(N)：经向 2000（±2%），纬向 1100（±2%）； 8、撕破强力(N)：经向 41（±2%），纬向 22（±2%）； 9、静电压半衰期：抗静电性能优异； 10、洗后静电压半衰期：抗静电性能优异 11、PH值：4.0～8.5 12、甲醛含量：≤75mg/kg； 13、异味：无异味； 14、耐汗渍色牢度：≥4级； 15、耐水色牢度：≥4级； 16、耐干摩擦色牢度：≥4级； 17、不含可分解致癌芳香胺染料； 18、综合检验结论符合 GB 18401-2010标准B类指标基本安全技术要求； 备注：提供具有检测资质的第三方检测机构出具的检测报告：以上面料参数第（1）-（18）项需体现在一份检测报告上，需提供检测报告复印件并加盖投标人公章。 | 与现在同款
14 | 男/女医生服（冬）
15 | 护士毛衣 | 1、布料含量：20%羊毛+70%腈纶+10%聚酯纤维 | 1、区分码数。 2、异味：无异味； 3、耐汗渍色牢度：≥4级； 4、耐水色牢度：≥4级； 5、耐干摩擦色牢度：≥4级；
16 | 洗手衣（短袖） | 1、线密度（长丝）：经纱主体纱8.6tex（±2%）；纬纱18.8tex（±2%）； 2、水洗尺寸变化率：经向-0.4%（±2%）；纬向-0.1%（±2%）； 3、单位面积质量：119g/m（±2%）； 4、织物密度：经向密度597.2根/10cm（±2%）；纬向密度322.4根/10cm（±2%）； 5、缝子纰裂程度(cm)：经纱滑移0.2（±2%）；纬纱滑移0.2（±2%）； 6、断裂强力(N)：经向980（±2%）；纬向1000（±2%）； 7、撕破强力(N)：经向21（±2%）；纬向27（±2%）； 8、起毛起球：≥4级； 9）、耐磨性能：≥27000次（±2%）； 10、勾丝：≥4级； 11、静电压半衰期：抗静电性能优异；手术室用的洗手衣及手术衣不起静电。 12、纤维含量：聚酯纤维100%（不允差）； 13、pH值：4.0～8.5； 14、甲醛含量：≤75mg/kg； 15、异味：无异味； 16、耐皂洗色牢度：≥4级； 17、耐汗渍色牢度：≥4级； 18、耐水色牢度：≥4级； 19、耐干摩擦色牢度：≥4级； 20、耐湿摩擦色牢度：≥4级； 21、 耐光色牢度：≥3级； 22、 色差：≥4级； 23、不含可分解致癌芳香胺染料 24、综合检验结论符合 GB 18401-2010标准B类指标基本安全技术要求； 备注：提供具有检测资质的第三方检测机构出具的检测报告：以上面料参数第（1）-（13）项需体现在一份检测报告上，需提供检测报告复印件并加盖投标人公章。 | a
17 | 洗手衣（长袖）
18 | 洗手裤
19 | 第二代手术衣
20 | BB包被（夹棉） | 1、线密度：长度方向16.8tex（±2%）；宽度方向16.9tex（±2%）； 2、织物密度：经向密度532.0根/10cm（±2%）；纬向密度283.6根/10cm（±2%）； 3、缝子纰裂程度(mm)：经纱滑移 2（±2%）；纬纱滑移 2（±2%）； 4、起毛起球(级)：≥4级； 5、纤维含量：棉 100%（不允差）； 6、甲醛含量(mg/kg)：≤20； 7、异味：无异味； 8、耐汗渍色牢度(级)：≥4级； 9、耐水色牢度(级)：≥4级； 10、耐干摩擦色牢度(级)：≥4级； 11、耐湿摩擦色牢度(级)：≥4级； 12、耐汗渍色牢度(级)：≥4级； 13、耐水色牢度(级)：≥4级； 14、耐干摩擦色牢度(级)：≥4级； 15、耐湿摩擦色牢度(级)：≥4级； 16、色差(级)：≥4级； 17、不含可分解致癌芳香胺染料； 18、综合检验结论符合 GB 18401-2010标准B类指标基本安全技术要求；
21 | BB包被（不夹棉）
22 | BB被套
23 | BB床罩
24 | BB温箱床笠
25 | BB和尚服
26 | BB棉外衣
27 | VIP/BB包被 （按需求定制） | 1、线密度：13.8tex（±2%）； 2、平方米干燥质量：173.6g/㎡（±2%）； 3、纤维含量：棉 100%（不允差）； 4、pH值：4.0～7.5 5、甲醛含量(mg/kg：≤20) 6、异味：无异味； 7、耐汗渍色牢度(级)≥4级； 8、耐水色牢度(级)≥4级； 9、耐干摩擦色牢度(级)≥4级； 10、耐湿摩擦色牢度(级)≥4级； 11、耐唾液色牢度(级)≥4级； 12、不含可分解致癌芳香胺染料； 13、综合检验结论符合 GB 18401-2010标准A类（婴幼儿用品）指标基本安全技术要求；符合GB 31701-2015标准A类（婴幼儿用品）指标基本安全技术要求。 备注：提供具有检测资质的第三方检测机构出具的检测报告：以上面料参数第（1）-（13）项需体现在一份检测报告上，需提供检测报告复印件并加盖投标人公章。
28 | BB针织服
29 | BB帽子
30 | 床罩 | 1、线密度：经纱18.5tex（±2%）；纬纱18.9tex（±2%）； 2、水洗尺寸变化率：经向-0.9%（±2%）；纬向-0.3%（±2%）； 3、单位面积质量：153g/㎡（±2%）； 4、织物密度：经向密度531.2根/10cm（±2%）；纬向密度230.0根/10cm（±2%）； 5、缝子纰裂程度（cm）：经纱滑移0.5（±2%）；纬纱滑移0.4（±2%）； 6、断裂强力(N)：经向 1400（±2%）；纬向 560（±2%）； 7、撕破强力(N)：经向 36（±2%）；纬向 31（±2%）； 8、起毛起球：≥3级； 9、耐磨性能：≥60000次（±2%）； 10、勾丝：≥4级； 11、纤维含量：棉35%（±2%）；聚酯纤维 65%（±2%）； 12、pH值：4.0～8.5 13、甲醛含量：≤75mg/kg； 14、异味：无异味； 15、耐皂洗色牢度：≥4级； 16、耐汗渍色牢度：≥4级； 17、耐水色牢度：≥4级； 18、耐干摩擦色牢度：≥4级； 19、耐湿摩擦色牢度：≥3级； 20、耐光色牢度：≥3级； 21、色差：≥4级； 22、不含可分解致癌芳香胺染料； 23、综合检验结论符合 GB 18401-2010标准B类指标基本安全技术要求； | 1、床罩尺寸与床褥相匹配，铺床后外观平整。
31 | 床裙
32 | 值班室被套
33 | 值班室床笠/床单
34 | 值班室枕套
35 | 医疗床床笠/床单
36 | 成人床被套
37 | 成人床床笠/床单
38 | 成人床枕套
39 | 儿童病床被套
40 | 儿童病床笠/床单
41 | 儿童病床枕套
42 | 多功能枕套 | 1、拒水性能(级)：≥3评价为具有抗沾湿性能； 2、耐沾污性(级)：≥4评价为具有耐液态污物沾污性； 3、易去污性(级)：≥4评价为具有易去污性； 4、纤维含量(%)[基布]：聚酯纤维 100；（不允差） 5、材质鉴别（PVC/PU革）：聚氯乙烯（PVC）革； 6、pH值：4.0～8.5； 7、甲醛含量(mg/kg)：≤75； 8、异味：无异味； 9、不含可分解致癌芳香胺染料； 10、综合检验结论符合 GB 18401-2010标准B类指标基本安全技术要求。 | 1、枕套采用信封口式。 2、床笠铺床后，要服帖平整。
43 | 多功能床笠
44 | 枕芯 | 1、纤维含量[面料]：聚酯纤维100%（不允差）； 2、pH值：4.0～8.5 3、甲醛含量(mg/kg)：≤75； 4、异味：无异味； 5、不含可分解致癌芳香胺染料； 6、综合检验结论符合 GB 18401-2010标准B类指标基本安全技术要求； | 1.2斤
45 | 翻身枕 | 填充物：海绵，不可水洗 | 按需求尺寸
46 | 空调被（5斤） | 1、纤维含量[面料]：聚酯纤维 100%（不允差）； 2、pH值：4.0～8.5 3、甲醛含量(mg/kg）：≤75； 4、异味：无异味； 5、不含可分解致癌芳香胺染料； 6、综合检验结论符合 GB 18401-2010标准B类指标基本安全技术要求； | 150*200
47 | 空调被（2斤） |  | 150*200
48 | 双层包布 | 1、线密度：经纱26.0tex（±2%）；纬纱27.0tex（±2%）； 2、织物密度：经向密度445.2根/10cm（±2%）；纬向密度218.0根/10cm（±2%）； 3、缝子纰裂程度(mm)：经纱滑移 3（±2%）；纬纱滑移 2（±2%）； 4、起毛起球：≥3级； 5、纤维含：棉 100%（不允差）； 6、pH值：4.0～8.5； 7、甲醛含量：≤75mg/kg； 8、异味：无异味； 9、耐汗渍色牢度：≥4级； 10、耐水色牢度：≥4级； 11、耐干摩擦色牢度：≥4级； 12、耐湿摩擦色牢度：≥3级； 13、色差：≥4级； 14、不含可分解致癌芳香胺染料； 15、综合检验结论符合 GB 18401-2010标准B类指标基本安全技术要求；16、深绿纯棉精梳纱绢（100%棉，SXL-C-10深绿 20S 105*50），饱和绿高配纯棉面料（100%棉，SXL-C-1012 21S 105*50） | 40*40
49 | 双层包布 |  | 70*70
50 | 双层包布 |  | 100*100
51 | 双层包布 |  | 120*120
52 | 双层包布 |  | 185*180
53 | 单层包布 |  | 70*90
54 | 单层盖单 |  | 170*165
55 | 单层布单 |  | 130*75
56 | 单层中单 |  | 90*160
57 | 单层孔巾 |  | 120*140
58 | 单层孔巾 |  | 190*160
59 | 切口单 |  | 240*350
60 | 单裤腿 |  | 85*55
61 | 双裤腿 |  | 150*120
合计